## MIM全流程图
MIM（金属注射成型）行业全流程流程图 | MIM（金属注射成型）行业全流程流程图 | MIM（金属注射成型）行业全流程流程图 | MIM（金属注射成型）行业全流程流程图 | MIM（金属注射成型）行业全流程流程图 | MIM（金属注射成型）行业全流程流程图 | MIM（金属注射成型）行业全流程流程图 | MIM（金属注射成型）行业全流程流程图 | MIM（金属注射成型）行业全流程流程图 | MIM（金属注射成型）行业全流程流程图 | MIM（金属注射成型）行业全流程流程图 | MIM（金属注射成型）行业全流程流程图
密度测量记录 | 关键特性（KPC） | CC | 100%全检+SPC趋势监控 | CP-08-3 | 08 烧结 | CP-08-2 | 08 烧结 | 烧结密度 | ≥理论密度95%（典型≥7.6g/cm³） | 阿基米德排水法 | 每炉100%全检
序号 | 工序名称 | 工序描述 | 关键输入 | 关键输出 | 重点监控项目 ★ | 追溯点 ▲ | 管制点 CP ◆ | 数量监控方式 | 常见不良模式 | 纠正/预防措施 | 责任部门
01 原料入厂检验 | 01 原料入厂检验 | 对进厂金属粉末、粘结剂原材料进行来料检验，确认材质、粒度、密度、批次证书等符合规格要求 | 供应商批次证书、粉末（粒度D50、松装密度、化学成分）、粘结剂（熔点、粘度） | 来料检验报告（IQC Report）、入库合格标识 | 粉末粒度（D10/D50/D90）、化学成分（Fe/Ni/Cr等）、松装密度、批次号、供应商资质 | 供应商批次号、入厂日期、IQC批次号、粉末炉号 | 粉末粒度D50（规格：±10%）；化学成分Fe/Ni含量；供应商认证状态 | 全数核对批次证书；按AQL抽样检测粒度/成分（AQL 1.0，正常检验II级） | 粒度超标、成分不合格、批次混料、证书造假 | 建立合格供应商名录；来料100%核对证书；定期送第三方检测；不合格退换货 | 来料检验规范（IQC-SOP）；供应商批次证书；IQC检验报告
02 喂料（Feedstock）混炼 | 02 喂料（Feedstock）混炼 | 将金属粉末与有机粘结剂（蜡基/聚合物基）按比例混炼，制备均匀的MIM喂料（Feedstock） | 合格原料粉末+粘结剂、混炼工艺参数（温度/转速/时间）、配方卡 | 合格喂料（Feedstock）、混炼记录 | 混炼温度（±5°C）、混炼时间、转速、喂料均匀性（流动性MFI）、粉末装载量（Powder Loading） | 混炼批次号、配方编号、混炼日期、设备编号 | 粉末装载量（Powder Loading）±0.5%；喂料流动性MFI（规格范围） | 每批混炼后100%称重核查装载量；每批取样测MFI（流动性） | 混炼不均（粘结剂分布不均）、过热焦料、喂料流动性差 | 严格工艺参数管理；每批次称量记录；混炼后MFI测试；设备定期校验 | 混炼工艺卡；配方记录表；设备点检表；MFI测试记录
03 造粒 | 03 造粒 | 将混炼好的喂料通过造粒机切割成均匀颗粒，便于射出机稳定进料 | 混炼好的喂料、造粒工艺参数（温度/刀速/粒径规格） | 均匀喂料颗粒、造粒记录 | 颗粒粒径均匀性、外观（无气泡/焦料）、水分含量、流动性 | 造粒批次号、造粒日期、设备编号 | 颗粒尺寸均匀性（筛分控制）；水分≤0.05% | 每批抽样筛分颗粒粒径（n=5~10）；目检外观（全数） | 颗粒粗细不均、焦料颗粒、水分超标 | 设定粒径规格并筛分抽检；控制造粒温度防焦料；干燥控制水分 | 造粒工艺卡；造粒记录表
04 射出成型（MIM注射） | 04 射出成型（MIM注射） | 使用注射成型机将喂料注入模具型腔，得到含粘结剂的生坯（Green Part） | 合格颗粒料、模具（模温/浇口/排气）、注射工艺参数表、设备点检表 | 生坯（Green Part）、注射成型记录、首件确认记录 | 注射压力/速度/温度、保压参数、模具温度、生坯重量（±0.3%）、外观（缩孔/裂纹/欠注/飞边） | 注射批次号（含模次）、模具编号、设备号、日期班次 | 生坯重量（均值±0.3%）；外观（0缩孔/裂纹/欠注）；注射参数在控制范围内（SPC监控） | 首件全检+过程SPC监控（连续生产每30模抽检1件）；生坯重量100%称重 | 缩孔、裂纹、欠注、飞边、翘曲、气泡、料花、熔接痕 | 首件确认；SPC监控关键参数；模具定期维护；生坯100%称重 | 注射成型工艺卡；首件确认报告；SPC控制图；生坯重量记录
05 生坯检验（注射后） | 05 生坯检验（注射后） | 对注射成型后生坯进行外观、尺寸及重量抽检，剔除严重缺陷品 | 注射生坯、检验规范、量具（游标卡尺/千分尺/天平） | 已检验生坯（合格/不合格标识）、生坯检验记录 | 外观（缩孔/裂纹/欠注/飞边/翘曲）、重量（均值±3σ）、关键尺寸抽检 | 生坯检验批次号、检验员工号、检验日期 | 重量均值±3σ（SPC控制图）；关键外观100%目检 | 重量100%称重（自动在线天平优先）；外观100%目检；尺寸按AQL 1.0抽检 | 缩孔未发现、重量偏轻（欠注）、尺寸超差 | 制定检验规范并培训；使用自动称重设备；SPC趋势分析 | 生坯检验规范；生坯检验记录；SPC控制图
06 溶剂脱脂（初级脱脂） | 06 溶剂脱脂（初级脱脂） | 将生坯置于溶剂（正庚烷/三氯乙烯等）中脱除部分粘结剂，形成开孔骨架（棕坯 Brown Part） | 生坯或棕坯、溶剂（种类/纯度）、脱脂工艺曲线（温度/时间/溶剂浓度） | 棕坯（Brown Part）、溶剂脱脂记录 | 溶剂温度（±2°C）、脱脂时间、溶剂浓度、脱脂量（重量损失率）、开孔率 | 溶剂脱脂批次号、炉次号、脱脂日期 | 脱脂量（重量损失率±0.5%）；溶剂温度±2°C；开孔率达标（≥标准） | 脱脂前后100%称重记录（计算脱脂量）；溶剂浓度按班次抽检 | 脱脂不完全（残蜡）、棕坯变形/裂纹、溶剂污染 | 控制溶剂温度（PID自控）；定期更换/监测溶剂浓度；脱脂后100%称重 | 溶剂脱脂工艺卡；脱脂记录（含称重）；溶剂浓度检测记录
07 热脱脂（二次脱脂） | 07 热脱脂（二次脱脂） | 在热脱脂/预烧结炉中按程序升温，去除剩余粘结剂并完成预烧结，形成具有一定强度的棕坯 | 溶剂脱脂后棕坯、热脱脂炉、升温曲线、气氛（氮气/氢气/真空） | 热脱脂棕坯/预烧坯、热脱脂炉记录 | 升温曲线各段温度/时间、气氛流量（N2/H2）、脱脂重量损失率、棕坯强度 | 热脱脂炉次号、炉温曲线记录、气氛批次 | 棕坯脱脂完全性（重量损失率达标）；炉温均匀性（各区±5°C） | 脱脂前后100%称重；炉温曲线全程记录；气氛流量连续监控 | 碳/氧残留高、棕坯裂纹、脱脂不完全 | 工艺曲线管控（防快速升温）；气氛流量连续监控；棕坯装炉间距规范 | 热脱脂工艺卡；炉温曲线记录；气氛记录；脱脂重量损失记录
08 烧结 | 08 烧结 | 在真空/气氛烧结炉中高温烧结（通常1100-1400°C），粉末致密化收缩约15-20%，达到接近全密度 | 棕坯/半棕坯、烧结炉、烧结曲线（温度/时间/气氛）、烧结工艺卡 | 烧结件（Sintered Part）、烧结炉记录、密度测量数据 | 烧结温度（±5°C）、保温时间、升温/降温速率、气氛纯度（O2<10ppm）、烧结收缩率（各向） | 烧结炉次号（唯一）、烧结炉编号、烧结日期、装炉图 | 烧结密度≥理论密度95%；关键尺寸收缩率SPC监控；烧结温度偏差≤±5°C | 密度100%阿基米德测量；关键尺寸SPC抽检（首件+每炉抽n件）；烧结炉温全程记录 | 变形（翘曲/扭曲）、气孔、密度不足、裂纹、尺寸超差、碳/氧含量超标 | 烧结炉温均匀性定期验证；工艺曲线锁定防篡改；气氛纯度在线监控 | 烧结工艺卡；烧结炉次记录；炉温曲线；收缩率SPC记录；密度记录
09 烧结后检验 | 09 烧结后检验 | 对烧结后零件进行密度、尺寸、外观、硬度全检或抽检，确认烧结质量 | 烧结件、检验规范（密度/尺寸/硬度/外观）、密度计、CMM | 已检烧结件（合格/不合格）、烧结检验报告 | 密度（≥理论密度95%）、尺寸（关键CP尺寸全检）、硬度、外观（变形/气孔/裂纹） | 烧结检验批次号、密度检验记录编号 | 密度全检（100%阿基米德法）；关键CP尺寸100%检验；硬度抽检 | 密度100%全检；关键CP尺寸100%（CMM）；外观100%目检 | 变形漏检、密度不合格漏检、尺寸超差 | 密度计每日校验；CMM定期校准；检验员定期培训和考核 | 烧结检验规范；密度测量记录；尺寸检验记录；CMM报告
10 整形/校正 | 10 整形/校正 | 对变形超差零件进行整形/校正，恢复尺寸精度 | 变形超差烧结件、整形模具/工具、整形工艺参数 | 整形合格件、整形记录 | 整形后尺寸、整形力/行程、整形温度（热整形）、整形次数限制 | 整形批次号、整形工序记录 | 整形后关键尺寸（全检或SPC抽检）；整形次数≤规定值 | 整形后关键尺寸100%全检（量表/CMM） | 整形过度（裂纹）、整形不到位（尺寸仍超差） | 制定整形SOP；控制整形次数上限；整形后100%检验 | 整形SOP；整形记录；尺寸检验记录
11 精密机加工（CNC） | 11 精密机加工（CNC） | 对需要高精度特征（孔径、螺纹、配合面）的零件进行CNC精加工 | 烧结件、CNC程序、刀具、加工工艺卡、检具 | 精加工件、加工记录、首件检验报告 | 关键尺寸（孔径/螺纹/配合面）、粗糙度Ra、刀具磨损量、首件/末件检验 | CNC加工批次号、程序版本号、设备编号、刀具批次 | 精加工关键尺寸100%全检；粗糙度按图纸抽检；SPC监控关键特性 | 首件/末件全检；过程SPC（连续加工每20件抽检1件）；刀具寿命计数监控 | 尺寸超差、粗糙度超差、毛刺、刀具崩损 | 首件/末件检验；SPC监控；刀具寿命管理；程序防错（防混程序） | CNC加工工艺卡；首件报告；SPC记录；刀具寿命记录
12 热处理 | 12 热处理 | 根据材质和性能要求进行淬火、回火、退火等热处理，改善力学性能 | 零件、热处理炉、工艺曲线（温度/保温时间/冷却介质） | 热处理件、炉次记录、硬度检测报告 | 炉温均匀性（±10°C）、保温时间、冷却速率、硬度（HRC/HV）、金相组织 | 热处理炉次号、炉温记录编号、硬度检测记录 | 硬度（HRC/HV）100%检测；炉温均匀性记录保存 | 硬度100%检测（洛氏/维氏）；炉次记录100%留存；金相按批次抽检 | 硬度不达标（淬火不足）、脆裂（过淬）、氧化变色 | 炉温均匀性验证（每季度）；硬度仪日常校验；工艺参数锁定 | 热处理工艺卡；炉次记录；硬度检测报告；金相报告
13 表面处理 | 13 表面处理 | 进行电镀、PVD、钝化、磷化、喷涂等表面处理，提升耐蚀性和外观 | 清洁零件、表面处理工艺规范、镀层/涂层参数 | 表面处理件、镀层/涂层检测记录 | 镀层厚度（±2μm）、附着力（百格/拉拔）、耐盐雾（H）、外观色差/麻点/漏镀 | 表面处理批次号、镀槽记录、检验记录编号 | 镀层厚度抽检（AQL 1.0）；附着力100%百格测试；盐雾寿命验证 | 镀层厚度AQL 1.0抽检；附着力100%百格测试；盐雾寿命每批抽n件 | 镀层厚度不均、漏镀、鼓泡、附着力差、色差 | 镀前彻底清洁；镀液参数日常监控；厚度仪校准；目检培训 | 表面处理工艺规范；镀液记录；厚度/附着力/盐雾记录
14 清洗 | 14 清洗 | 超声波清洗或溶剂清洗，去除加工油污、残留物 | 加工后零件、清洗设备、清洗剂（种类/浓度/温度） | 清洁零件、清洗记录 | 清洁度（颗粒/油脂残留）、清洗时间、清洗液浓度、干燥温度/时间 | 清洗批次号、清洗记录编号 | 清洁度验证（按规格抽检）；干燥后水分检测 | 清洁度抽检（每批n=3~5）；目检外观100% | 清洁度不达标（油污残留）、锈蚀（未及时防锈） | 清洗工艺参数管控；清洗后及时防锈；清洁度定期验证 | 清洗SOP；清洗记录；清洁度验证记录
15 终检（成品检验） | 15 终检（成品检验） | 依据客户图纸/检验规范，对成品全项目终检（尺寸、外观、性能） | 清洁成品件、终检规范、全套量具/检具、外观标准样 | 成品（合格/不合格）、终检报告（FQC Report） | 全尺寸（关键尺寸100%）、外观（A/B/C面）、功能性测试、客户特殊要求项目 | 终检批次号（FQC）、检验员、终检报告编号 | 关键尺寸100%全检；外观100%目检；功能测试（按规格） | 关键尺寸100%全检（CMM/专用检具）；外观100%目检；功能测试按规格 | 尺寸超差漏检、外观不良漏检、混料/错料 | 制定终检规范并持续更新；关键尺寸使用专用检具；防混料措施（颜色/标签） | 终检规范（FQC）；终检报告；CMM报告；客户特殊要求记录
16 包装 | 16 包装 | 按客户要求包装（防锈、防震、标识），填写合格证/追溯标签 | 合格成品、包装材料、包装规范、追溯标签模板 | 包装成品、合格证、追溯标签 | 包装规格（防锈/防震/标识）、数量核对、追溯标签内容准确性 | 包装批次号、合格证编号、追溯码（条码/二维码） | 数量100%核对；追溯标签内容100%验证；防锈措施确认 | 数量100%清点并记录；标签内容100%扫描核对 | 数量错误、标识错误、防锈不达标、包装破损 | 包装SOP（含图示）；自动扫码核对标签；防锈措施验证 | 包装规范；合格证模板；追溯标签格式；包装检查记录
17 入库/出货 | 17 入库/出货 | 成品入成品仓，办理出货手续，附出货检验报告和追溯文件 | 包装完成品、出货检验记录、装箱单、客户订单 | 出货清单、出货检验报告、客户签收记录 | 出货数量核对、出货文件完整性（COC/报告/装箱单）、运输方式确认 | 出货批次号、客户订单号、出货日期、运单号 | 出货数量100%核对；客户指定文件齐全性100%验证 | 出货前100%清点数量；文件齐全性100%核查 | 数量短缺、文件缺失、发货地址错误 | 出货前双重核对；电子系统与实物核对；客户确认收货 | 出货检验报告；装箱单；合格证（COC）；客户签收单
18 不合格品处置 | 18 不合格品处置 | 对各工序发现的不合格品进行标识、隔离、评审、返工/返修/报废处置 | 不合格品标识、不合格品评审记录、返工/报废流程 | 不合格品评审报告（NCR）、返工/报废记录 | 不合格品数量、原因分析（鱼骨图）、处置结果、8D报告完成率 | NCR编号、不合格品批次号、处置记录编号 | 不合格品100%标识隔离；处置决定经工程/客户确认；8D按期关闭 | 不合格品100%标识并计数；返工率/报废率统计分析（月度趋势） | 不合格品未隔离混入良品、处置结论不合理、8D超期未关闭 | 不合格品区域化管理（红牌/红区）；NCR及时开立；8D期限管控 | 不合格品控制程序；NCR记录；8D报告；CAR（纠正措施报告）

## 工序详情
MIM（金属注射成型）行业全流程流程图
序号 | 工序名称 | 责任部门 | 工序描述 | 重点监控项目 ★ | 追溯点 ▲ | 管制点 CP ◆ | 数量监控方式 | 常见不良模式 | 纠正/预防措施 | 相关文件/记录
1 | 01 原料入厂检验 | IQC/采购/品质部 | 对进厂金属粉末、粘结剂原材料进行来料检验，确认材质、粒度、密度、批次证书等符合规格要求 | 粉末粒度（D10/D50/D90）、化学成分（Fe/Ni/Cr等）、松装密度、批次号、供应商资质 | 供应商批次号、入厂日期、IQC批次号、粉末炉号 | 粉末粒度D50（规格：±10%）；化学成分Fe/Ni含量；供应商认证状态 | 全数核对批次证书；按AQL抽样检测粒度/成分（AQL 1.0，正常检验II级） | 粒度超标、成分不合格、批次混料、证书造假 | 建立合格供应商名录；来料100%核对证书；定期送第三方检测；不合格退换货 | 来料检验规范（IQC-SOP）；供应商批次证书；IQC检验报告
2 | 02 喂料（Feedstock）混炼 | 生产部/工程部 | 将金属粉末与有机粘结剂（蜡基/聚合物基）按比例混炼，制备均匀的MIM喂料（Feedstock） | 混炼温度（±5°C）、混炼时间、转速、喂料均匀性（流动性MFI）、粉末装载量（Powder Loading） | 混炼批次号、配方编号、混炼日期、设备编号 | 粉末装载量（Powder Loading）±0.5%；喂料流动性MFI（规格范围） | 每批混炼后100%称重核查装载量；每批取样测MFI（流动性） | 混炼不均（粘结剂分布不均）、过热焦料、喂料流动性差 | 严格工艺参数管理；每批次称量记录；混炼后MFI测试；设备定期校验 | 混炼工艺卡；配方记录表；设备点检表；MFI测试记录
3 | 03 造粒 | 生产部 | 将混炼好的喂料通过造粒机切割成均匀颗粒，便于射出机稳定进料 | 颗粒粒径均匀性、外观（无气泡/焦料）、水分含量、流动性 | 造粒批次号、造粒日期、设备编号 | 颗粒尺寸均匀性（筛分控制）；水分≤0.05% | 每批抽样筛分颗粒粒径（n=5~10）；目检外观（全数） | 颗粒粗细不均、焦料颗粒、水分超标 | 设定粒径规格并筛分抽检；控制造粒温度防焦料；干燥控制水分 | 造粒工艺卡；造粒记录表
4 | 04 射出成型（MIM注射） | 生产部/工程部/设备部 | 使用注射成型机将喂料注入模具型腔，得到含粘结剂的生坯（Green Part） | 注射压力/速度/温度、保压参数、模具温度、生坯重量（±0.3%）、外观（缩孔/裂纹/欠注/飞边） | 注射批次号（含模次）、模具编号、设备号、日期班次 | 生坯重量（均值±0.3%）；外观（0缩孔/裂纹/欠注）；注射参数在控制范围内（SPC监控） | 首件全检+过程SPC监控（连续生产每30模抽检1件）；生坯重量100%称重 | 缩孔、裂纹、欠注、飞边、翘曲、气泡、料花、熔接痕 | 首件确认；SPC监控关键参数；模具定期维护；生坯100%称重 | 注射成型工艺卡；首件确认报告；SPC控制图；生坯重量记录
5 | 05 生坯检验（注射后） | 品质部（IPQC） | 对注射成型后生坯进行外观、尺寸及重量抽检，剔除严重缺陷品 | 外观（缩孔/裂纹/欠注/飞边/翘曲）、重量（均值±3σ）、关键尺寸抽检 | 生坯检验批次号、检验员工号、检验日期 | 重量均值±3σ（SPC控制图）；关键外观100%目检 | 重量100%称重（自动在线天平优先）；外观100%目检；尺寸按AQL 1.0抽检 | 缩孔未发现、重量偏轻（欠注）、尺寸超差 | 制定检验规范并培训；使用自动称重设备；SPC趋势分析 | 生坯检验规范；生坯检验记录；SPC控制图
6 | 06 溶剂脱脂（初级脱脂） | 生产部/工程部 | 将生坯置于溶剂（正庚烷/三氯乙烯等）中脱除部分粘结剂，形成开孔骨架（棕坯 Brown Part） | 溶剂温度（±2°C）、脱脂时间、溶剂浓度、脱脂量（重量损失率）、开孔率 | 溶剂脱脂批次号、炉次号、脱脂日期 | 脱脂量（重量损失率±0.5%）；溶剂温度±2°C；开孔率达标（≥标准） | 脱脂前后100%称重记录（计算脱脂量）；溶剂浓度按班次抽检 | 脱脂不完全（残蜡）、棕坯变形/裂纹、溶剂污染 | 控制溶剂温度（PID自控）；定期更换/监测溶剂浓度；脱脂后100%称重 | 溶剂脱脂工艺卡；脱脂记录（含称重）；溶剂浓度检测记录
7 | 07 热脱脂（二次脱脂） | 生产部/工程部 | 在热脱脂/预烧结炉中按程序升温，去除剩余粘结剂并完成预烧结，形成具有一定强度的棕坯 | 升温曲线各段温度/时间、气氛流量（N2/H2）、脱脂重量损失率、棕坯强度 | 热脱脂炉次号、炉温曲线记录、气氛批次 | 棕坯脱脂完全性（重量损失率达标）；炉温均匀性（各区±5°C） | 脱脂前后100%称重；炉温曲线全程记录；气氛流量连续监控 | 碳/氧残留高、棕坯裂纹、脱脂不完全 | 工艺曲线管控（防快速升温）；气氛流量连续监控；棕坯装炉间距规范 | 热脱脂工艺卡；炉温曲线记录；气氛记录；脱脂重量损失记录
8 | 08 烧结 | 生产部/工程部 | 在真空/气氛烧结炉中高温烧结（通常1100-1400°C），粉末致密化收缩约15-20%，达到接近全密度 | 烧结温度（±5°C）、保温时间、升温/降温速率、气氛纯度（O2<10ppm）、烧结收缩率（各向） | 烧结炉次号（唯一）、烧结炉编号、烧结日期、装炉图 | 烧结密度≥理论密度95%；关键尺寸收缩率SPC监控；烧结温度偏差≤±5°C | 密度100%阿基米德测量；关键尺寸SPC抽检（首件+每炉抽n件）；烧结炉温全程记录 | 变形（翘曲/扭曲）、气孔、密度不足、裂纹、尺寸超差、碳/氧含量超标 | 烧结炉温均匀性定期验证；工艺曲线锁定防篡改；气氛纯度在线监控 | 烧结工艺卡；烧结炉次记录；炉温曲线；收缩率SPC记录；密度记录
9 | 09 烧结后检验 | 品质部（IPQC/QC） | 对烧结后零件进行密度、尺寸、外观、硬度全检或抽检，确认烧结质量 | 密度（≥理论密度95%）、尺寸（关键CP尺寸全检）、硬度、外观（变形/气孔/裂纹） | 烧结检验批次号、密度检验记录编号 | 密度全检（100%阿基米德法）；关键CP尺寸100%检验；硬度抽检 | 密度100%全检；关键CP尺寸100%（CMM）；外观100%目检 | 变形漏检、密度不合格漏检、尺寸超差 | 密度计每日校验；CMM定期校准；检验员定期培训和考核 | 烧结检验规范；密度测量记录；尺寸检验记录；CMM报告
10 | 10 整形/校正 | 生产部 | 对变形超差零件进行整形/校正，恢复尺寸精度 | 整形后尺寸、整形力/行程、整形温度（热整形）、整形次数限制 | 整形批次号、整形工序记录 | 整形后关键尺寸（全检或SPC抽检）；整形次数≤规定值 | 整形后关键尺寸100%全检（量表/CMM） | 整形过度（裂纹）、整形不到位（尺寸仍超差） | 制定整形SOP；控制整形次数上限；整形后100%检验 | 整形SOP；整形记录；尺寸检验记录
11 | 11 精密机加工（CNC） | 生产部/工程部 | 对需要高精度特征（孔径、螺纹、配合面）的零件进行CNC精加工 | 关键尺寸（孔径/螺纹/配合面）、粗糙度Ra、刀具磨损量、首件/末件检验 | CNC加工批次号、程序版本号、设备编号、刀具批次 | 精加工关键尺寸100%全检；粗糙度按图纸抽检；SPC监控关键特性 | 首件/末件全检；过程SPC（连续加工每20件抽检1件）；刀具寿命计数监控 | 尺寸超差、粗糙度超差、毛刺、刀具崩损 | 首件/末件检验；SPC监控；刀具寿命管理；程序防错（防混程序） | CNC加工工艺卡；首件报告；SPC记录；刀具寿命记录
12 | 12 热处理 | 生产部/工程部 | 根据材质和性能要求进行淬火、回火、退火等热处理，改善力学性能 | 炉温均匀性（±10°C）、保温时间、冷却速率、硬度（HRC/HV）、金相组织 | 热处理炉次号、炉温记录编号、硬度检测记录 | 硬度（HRC/HV）100%检测；炉温均匀性记录保存 | 硬度100%检测（洛氏/维氏）；炉次记录100%留存；金相按批次抽检 | 硬度不达标（淬火不足）、脆裂（过淬）、氧化变色 | 炉温均匀性验证（每季度）；硬度仪日常校验；工艺参数锁定 | 热处理工艺卡；炉次记录；硬度检测报告；金相报告
13 | 13 表面处理 | 生产部/供应商 | 进行电镀、PVD、钝化、磷化、喷涂等表面处理，提升耐蚀性和外观 | 镀层厚度（±2μm）、附着力（百格/拉拔）、耐盐雾（H）、外观色差/麻点/漏镀 | 表面处理批次号、镀槽记录、检验记录编号 | 镀层厚度抽检（AQL 1.0）；附着力100%百格测试；盐雾寿命验证 | 镀层厚度AQL 1.0抽检；附着力100%百格测试；盐雾寿命每批抽n件 | 镀层厚度不均、漏镀、鼓泡、附着力差、色差 | 镀前彻底清洁；镀液参数日常监控；厚度仪校准；目检培训 | 表面处理工艺规范；镀液记录；厚度/附着力/盐雾记录
14 | 14 清洗 | 生产部 | 超声波清洗或溶剂清洗，去除加工油污、残留物 | 清洁度（颗粒/油脂残留）、清洗时间、清洗液浓度、干燥温度/时间 | 清洗批次号、清洗记录编号 | 清洁度验证（按规格抽检）；干燥后水分检测 | 清洁度抽检（每批n=3~5）；目检外观100% | 清洁度不达标（油污残留）、锈蚀（未及时防锈） | 清洗工艺参数管控；清洗后及时防锈；清洁度定期验证 | 清洗SOP；清洗记录；清洁度验证记录
15 | 15 终检（成品检验） | 品质部（FQC） | 依据客户图纸/检验规范，对成品全项目终检（尺寸、外观、性能） | 全尺寸（关键尺寸100%）、外观（A/B/C面）、功能性测试、客户特殊要求项目 | 终检批次号（FQC）、检验员、终检报告编号 | 关键尺寸100%全检；外观100%目检；功能测试（按规格） | 关键尺寸100%全检（CMM/专用检具）；外观100%目检；功能测试按规格 | 尺寸超差漏检、外观不良漏检、混料/错料 | 制定终检规范并持续更新；关键尺寸使用专用检具；防混料措施（颜色/标签） | 终检规范（FQC）；终检报告；CMM报告；客户特殊要求记录
16 | 16 包装 | 生产部/品质部 | 按客户要求包装（防锈、防震、标识），填写合格证/追溯标签 | 包装规格（防锈/防震/标识）、数量核对、追溯标签内容准确性 | 包装批次号、合格证编号、追溯码（条码/二维码） | 数量100%核对；追溯标签内容100%验证；防锈措施确认 | 数量100%清点并记录；标签内容100%扫描核对 | 数量错误、标识错误、防锈不达标、包装破损 | 包装SOP（含图示）；自动扫码核对标签；防锈措施验证 | 包装规范；合格证模板；追溯标签格式；包装检查记录
17 | 17 入库/出货 | 仓库/物流/品质部 | 成品入成品仓，办理出货手续，附出货检验报告和追溯文件 | 出货数量核对、出货文件完整性（COC/报告/装箱单）、运输方式确认 | 出货批次号、客户订单号、出货日期、运单号 | 出货数量100%核对；客户指定文件齐全性100%验证 | 出货前100%清点数量；文件齐全性100%核查 | 数量短缺、文件缺失、发货地址错误 | 出货前双重核对；电子系统与实物核对；客户确认收货 | 出货检验报告；装箱单；合格证（COC）；客户签收单
18 | 18 不合格品处置 | 品质部/工程部/生产部 | 对各工序发现的不合格品进行标识、隔离、评审、返工/返修/报废处置 | 不合格品数量、原因分析（鱼骨图）、处置结果、8D报告完成率 | NCR编号、不合格品批次号、处置记录编号 | 不合格品100%标识隔离；处置决定经工程/客户确认；8D按期关闭 | 不合格品100%标识并计数；返工率/报废率统计分析（月度趋势） | 不合格品未隔离混入良品、处置结论不合理、8D超期未关闭 | 不合格品区域化管理（红牌/红区）；NCR及时开立；8D期限管控 | 不合格品控制程序；NCR记录；8D报告；CAR（纠正措施报告）

## 管制点汇总
MIM生产过程管制点（CP）汇总表
管制点编号 | 所在工序 | 管制特性 | 规格/判定基准 | 检测方法 | 检测频率 | 记录表单 | CP类别 | 特殊特性 | 控制方法
CP-01-1 | 01 原料入厂检验 | 粉末粒度D50 | 按采购规格±10% | 激光粒度仪 | 每批次（AQL 1.0） | IQC检验报告 | 关键特性（KPC） | SC（安全特性） | AQL抽样+批次证书核对
CP-01-2 | 01 原料入厂检验 | 粉末化学成分 | 符合材料规格（ASTM/企标） | XRF/化学分析 | 每批次 | IQC化学成分记录 | 关键特性（KPC） | SC | 供应商CoA+定期送检验证
CP-04-1 | 04 射出成型 | 生坯重量 | 目标值±0.3%（Cp>1.33） | 精密天平（分辨率0.01g） | 100%每件称重 | 生坯重量SPC记录 | 关键特性（KPC） | CC（关键特性） | SPC控制图（Xbar-R）
CP-04-2 | 04 射出成型 | 注射压力/保压 | 工艺窗口范围内（±5%） | 设备参数监控 | 连续监控（每模） | 注射工艺记录 | 过程参数（PPC） | PC（过程控制） | 设备参数自动记录+报警
CP-08-1 | 08 烧结 | 烧结温度 | 目标温度±5°C | 炉内热电偶+记录仪 | 全程连续记录 | 烧结炉温曲线记录 | 关键特性（KPC） | CC | 温控系统PID+炉温均匀性定期验证
CP-08-1 | 08 烧结 | 烧结密度 | ≥理论密度95%（典型≥7.6g/cm³） | 阿基米德排水法（密度计） | 每炉100%全检 | 密度测量记录 | 关键特性（KPC） | CC | 100%全检+SPC趋势监控
CP-08-3 | 08 烧结 | 气氛纯度（O2含量） | O2 < 10 ppm | 在线氧分析仪 | 全程连续监控 | 气氛监控记录 | 关键特性（KPC） | SC | 在线报警+自动调节
CP-09-1 | 09 烧结后检验 | 关键尺寸（客户CP尺寸） | 图纸公差（Cpk≥1.33） | CMM/专用检具 | 100%全检 | 烧结尺寸检验记录 | 关键特性（KPC） | CC | 100%全检+SPC分析
CP-15-1 | 15 终检 | 成品关键尺寸 | 图纸全部尺寸公差 | CMM+专用检具 | 100%全检（关键） | 终检报告（FQC） | 关键特性（KPC） | CC | 100%全检+防错（防混料）
CP-15-2 | 15 终检 | 外观（A/B/C面） | 外观检验标准（客户认可样件） | 目检+比对标准样件 | 100%全检 | 终检外观记录 | 关键特性（KPC） | SC | 100%目检+灯箱标准光源
说明： | CC=Critical Characteristic（关键特性）；SC=Significant Characteristic（重要特性）；KPC=Key Product Characteristic（关键产品特性）；PPC=Key Process Characteristic
编制依据： | IATF16949 控制计划（Control Plan）要求 + AIAG FMEA 第4版/第5版 + 客户特殊要求（CSR）